## 1
采购需求明细表
单位名称（盖章）：福清市公安局 填报时间：2025.2.3
项目名称 | 文职制服采购项目
序号 | 采购标的 | 详细技术参数或配备、使用要求 | 数量及单位 | 预算单价（元） | 预算总价（元） | 备注
1 | 春秋常服 | 外观样式：按公安部《警服男春秋常服》 （GA261-2009）和《警服女春秋常服》 （GA262-2009）技术标准制作。 面料参数： 1.为精梳毛涤混纺单面哔叽，线密度：经纬纱Nm80/2±3； 2.混纺比例:羊毛70%±5、涤纶26%±3含导电丝、氨纶4%±2； 3.单位面积质量193g/㎡±5。 | 2套 | 428 | 856 | 注：供应商须提供检测机构出具的判定所投产品符合以上参数的检测报告复印件，检测机构必须是国家认证认可的，须附在“全国认证认可信息公共服务平台”（http://cx.cnca.cn/）查询到的截图证明。检测报告原件备查。以上检测报告复印件、查询截图证明须在响应文件中体现，否则按无效投标处理。
2 | 春秋执勤服 | 外观式样：按公安部《警服春秋执勤服》（GA563-2009）技术标准制作。面料参数： 1.纤维成分含量（%）：聚酯纤维79.0±5，粘纤21.0±5； 2.干摩擦色牢度，级：≥4； 3.耐皂洗色牢度，级：≥4； 4.防紫外线性能：UPF值：＞50； 5.透气率，mm/s：40-48； 6.断裂强力，N：经向1200-1210，纬向850-920； 7.撕破强力，N：经向60-68纬向45-48； 8.单位面积质量，g/㎡：245-250； 密度，根/10cm：经密405-410；纬密350-355； 9.纱线密度：经纱30-31tex，纬纱30-31tex。 | 2套 | 365 | 730 | 注：供应商须提供检测机构出具的判定所投产品符合以上参数的检测报告复印件，检测机构必须是国家认证认可的，须附在“全国认证认可信息公共服务平台”（http://cx.cnca.cn/）查询到的截图证明。检测报告原件备查。以上检测报告、查询截图证明须在响应文件中体现，否则按无效投标处理。
3 | 长袖制式衬衣 | 外观式样：按公安部《警服 长袖制式衬衣》（GA255-2009）技术标准制作。 面料参数： 1.交织绸（蓝色），纤维成分含量（%）：聚酯纤维 90±5，棉10±4； 2. 单位面积质量，g/㎡：133-135； 3. 密度，根/10cm：经密,270-275，纬密195-202； 4.断裂强力，N：经向1000-1100，纬向430-440； 5.纱线密度：经纱8.9-9.1tex×3，纬纱25-26tex。 | 2件 | 80 | 160 | 注：供应商须提供检测机构出具的判定所投产品符合以上参数的检测报告复印件，检测机构必须是国家认证认可的，须附在“全国认证认可信息公共服务平台”（http://cx.cnca.cn/）查询到的截图证明。检测报告原件备查。以上检测报告、查询截图证明须在响应文件中体现，否则按无效投标处理。
4 | 夏执勤服（衬衣） | 外观式样：按公安部《警服夏执勤服》（GA568-2009）技术标准制作。 面料参数： 1.交织绸（蓝色），纤维成分含量（%）：（1）经纱：聚酯纤维100；（2）纬纱：棉50±5；聚酯纤维50±5； 2. 断裂强力，N：经向1300-1500，纬向440-520； 3. 单位面积质量，g/㎡：127-128； 4. 密度，根/10cm：经密,290-295，纬密196-205； 5.纱线密度：经纱8.5-9tex×3，纬纱22.5-23.5tex。 | 2件 | 80 | 160 | 注：供应商须提供检测机构出具的判定所投产品符合以上参数的检测报告复印件，检测机构必须是国家认证认可的，须附在“全国认证认可信息公共服务平台”（http://cx.cnca.cn/）查询到的截图证明。检测报告原件备查。以上检测报告、查询截图证明须在响应文件中体现，否则按无效投标处理。
5 | 单裤（夏裤） | 外观式样：按公安部《警服单裤》（GA258-2009）技术标准制作。面料参数： 1.纤维成分含量（%）：聚酯纤维69±5，粘纤31±5； 2.耐干摩擦色牢度，级：≥4-5； 3.耐皂洗色牢度，级：≥4-5； 4.耐汗渍色牢度，级：≥4； 5.耐光色牢度，级：≥4； 6.防紫外线性能：UPF 值＞50； 7.透气率，mm/s：128-142； 8.断裂强力，N：经向1000-1100，纬向550-620； 9.撕破强力，N：经向56-57，纬向49-50； 10.单位面积质量，g/㎡：172-173； 11.密度，根/10cm：经密,475-480，纬密310-320； 12.纱线密度：经纱10.5-11tex×2，纬纱19.5-20.5tex。 | 4件 | 125 | 500 | 注：供应商须提供检测机构出具的判定所投产品符合以上参数的检测报告复印件，检测机构必须是国家认证认可的，须附在“全国认证认可信息公共服务平台”（http://cx.cnca.cn/）查询到的截图证明。检测报告原件备查。以上检测报告、查询截图证明须在响应文件中体现，否则按无效投标处理。
6 | 内衬衣 | 面料参数： 1.为精梳棉涤混纺染色斜纹布（浅蓝色）面料。 2.规格5.9tex×2/5.9tex×2(100s/2×100s/2)。 棉60%、涤40% | 2件 | 85 | 170
7 | 警用长袖T恤 | 面料参数： 1. 纤维成分含量，%：棉100； 2. 耐干摩擦色牢度，级：4-5； 3. 耐皂洗色牢度，级：≥4； 4. 耐水洗色牢度，级：4-5； 5. 耐汗渍色牢度，级：4-5； 6. 耐光色牢度，级：≥4； 7. 防紫外线性能：UPF值：＞50； 8. 平方米干燥质量，g/㎡：172-175； 9. 顶破强力，N：695-745 | 2件 | 80 | 160
8 | 警用短袖T恤 | 面料参数： 1. 纤维成分含量，%：棉100； 2. 耐干摩擦色牢度，级：4-5； 3. 耐皂洗色牢度，级：≥4； 4. 耐水洗色牢度，级：4-5； 5. 耐汗渍色牢度，级：4-5； 6. 耐光色牢度，级：≥4； 7. 防紫外线性能：UPF值：＞50； 8. 平方米干燥质量，g/㎡：148-151； 9. 顶破强力，N：565-580。 | 4件 | 78 | 312
9 | 单皮鞋 | 面料参数： 1.黑色全粒面黄牛帮面革，厚度：1.2—1.5mm。可分解有害芳香胺（偶氮）含量0，游离或可部分水解甲醛含量：直接接触皮肤（衬里、内垫）≤75mg/kg： 2.非直接接触皮肤（帮面）≤300mg/kg；六价铬含量≤10mg/kg.鞋里革：浅黄色鞋里革与浅黄色超细纤维透气革，可分解有害芳香胺（偶氮）含量0，游离或可部分水解甲醛含量：直接接触皮肤（衬里、内垫）≤75mg/kg，非直接接触皮肤（帮面）≤300mg/kg；六价铬含量≤10mg/kg；半内底：天然汉麻纤维板，厚度2.4－2.6mm，屈挠指数大于等于2.9： 鞋底：鞋底为无味发泡橡胶外底+前掌止滑片+后跟耐磨片。发泡橡胶外底物理性能：视密度（g/cm3）0.40±0.02；硬度（邵尔C）（度）63～73；压缩变形率（%）≤30；耐磨性能（mm）磨痕长度7.0；DIN耐磨（mm3）≤150。组合外底物理性能：防滑性能≥0.20；耐折性能（mm）≤8.0，无新裂纹，无开胶；后跟耐磨橡胶片耐磨性能（mm）磨痕长度≤5.0；前掌防滑橡胶片硬度（邵尔A）（度）57～63；后跟耐磨橡胶片（邵尔A）（度）62～68。 | 4双 | 265 | 1060
10 | 铁质胸徽 | 面料参数： 1.黄铜板，胸徽正面图案由盾牌、文职（辅警）字样； 2.颜色为光亮银白色（铬色）。镍镀层厚度≥5； 耐盐雾：48h表面无棕色腐蚀物；漆膜附着力（级）≥4。 | 2付 | 8 | 16
11 | 铁质号 | 面料参数： 1.黄铜板，编号颜色为光亮银白色（铬色）； 镍镀层厚度≥5；耐盐雾：48h表面无棕色腐蚀物。 | 2付 | 8 | 16
12 | 软肩章 | 面料参数： 1.涤纶低弹丝经纱，标识为银白色（荧光漂白色），其余为藏蓝色。 2.弧形保形性能（mm）≥3；剥离强度（N/cm）≥10； 甲醇含量（mg/kg）≤300；耐光色牢度（级）≥5-6。 | 2付 | 6 | 12
13 | 硬肩章 | 面料参数： 1.黄铜板，标识颜色为光亮银白色（铬色）； 2.弧形保形性能（mm）≥3； 3.剥离强度（N/cm）≥10；甲醇含量（mg/kg）≤300；耐光色牢度（级）≥5-6；.镍镀层厚度≥5；耐盐雾：48h表面无棕色腐蚀物； | 2付 | 12 | 24
14 | 领带 | 面料参数： 1.涤纶低弹丝；领带按长度（L）不同分为：1号（500mm,适合身高180cm-190cm）、2号（480mm,适合身高170cm-180cm）、3号（460mm,2适合身高160cm-170cm）、4号（440mm,适合身高150cm-160cm）。 2.镍镀层厚度≥6； 3.耐盐雾：48h表面无棕色腐蚀物； 4.带体钎子咬合力（N）≥400； 钎子压舌咬合力（N）≥400； 带体拉伸强力（N）≥600； 带体剥离强力（N）≥60； | 3条 | 18 | 54
15 | 领花 | 面料参数： 1.黄铜板，领花正面图案由五角星、盾牌及橄榄枝组成； 2.领花颜色为光亮银白色（铬色） 镍镀层厚，度≥5； 耐盐雾：48h表面无棕色腐蚀物； 焊接抗拉强度（N）≥80。 | 2付 | 5 | 10
16 | 领带卡 | 面料参数： 1.黄铜板；领带夹正面图案由警徽图案及装饰花纹组成： 2.由右向左夹持领带的为男式领带夹，由左向右夹持领带的为女式领带夹。颜色（级）：≥4； 保险扣拉脱力（N）：15≤F≤2 3.耐摩擦色牢度（级）≥3-4； 4.耐汗渍色牢度（级）：变色3-4；沾色3-4；耐热压色牢度（级）：变色3-4；沾色3-4。 | 2个 | 5 | 10
合计 |  |  |  |  | 4250
商务条件： 1、合同签订日期：收到成交通知书后（15）日内签订完毕。 2、交货期限及地点：合同签订后30日内送达采购人指定地点。 3、验收方式：根据询价文件、合同条款及国家相关行业标准进行验收。 4、付款方式：(1) 采购人在收到成交人提交的请款函（请款依据）、验收确认单(需采购人签字盖章)等请款材料后，经审查无误在财政资金下达之日起30日内向成交人支付合同总价的100% 。(2) 采购人以银行转账付款，成交人需按采购人要求在付款前提供正规的，有效的等额的发票。 5、其他要求（若有）：供应商须上门量体一次，若生产制服不合体，须调换至合体为止。
经办人： 审核领导：